## Info om Leverantörsguiden
Leverantörsguiden 2018-1
Leverantörsguiden är framtagen av SIO Grafen, det strategiska innovationsprogrammet för grafen, med stöd från Vinnova, Energimyndigheten och Formas. | Alla producenter döper inte sina produkter likvärdigt. Till exempel varierar det vid vilken syrehalt grafenoxid kallas grafen.
All information kommer direkt från producenterna (webbsidor och/eller e-post). I vissa fall kan det vara bra att dubbelkolla om de uppger uppmätta värden eller om de är teoretiska.
Detta är den tredje versionen av leverantörsguiden. Insamlingen av material gjordes under december 2017 till januari 2018.
Utöver företagen som är listade här, finns det även många universitet/institut som tillverkar grafen, men som inte är medtagna i listan. | Eventuella priser är listade i den valuta producenten uppgett, för att undvika valutakursförändringar.
Produkter och priser kan ha uppdaterats efter publiceringen av denna lista.
Produkterna är uppdelade i sex olika flikar:
CVD refererar till kemisk ångdeponering. Grafenet tillverkas från en gas (oftast metan) på ett substrat (oftast koppar) och kan överföras till flera olika substrat.
I fliken Flagor samt GO & funktionaliserade flagor används följande definitioner:
Epitaxiell relaterar till metoden där grafenet bildas på kiselkarbid (SiC).
| Namn | # atomlager | tjocklek (nm)
Flagor refererar till grafen i form av flagor. Dessa har oftast tillverkats genom exfoliering av grafit och säljs som ett pulver eller i en suspension. | Grafen | 1 | < 0,5
| Flerlagersgrafen | 2-10 | 0,5-5
GO & funktionaliserade flagor hänvisar till grafenoxid och funktionaliserade grafenflagor. | Grafitnanoflagor | > 10 | > 5
Halvfabrikat listar material innehållande grafen.
Övriga 2D-material visar tvådimensionella produkter utöver grafen. Dessa kan vara tillverkade genom CVD eller exfoliering. | SIO Grafen tar inget ansvar för om uppgifterna är korrekta utan ber er vända er till respektive leverantör.
Under varje flik finns det möjlighet att filtrera listan för att kunna sortera ut relavanta leverantörer. De flikar som rekommenderas att filtreras är markerade med samma blå färg som detta område har. | Om du har frågor eller förslag rörande leverantörsguiden - vänligen kontakta oss på: info@siografen.se
Vi hoppas kunna uppdatera denna guide någon gång per år.
Denna guide är framtagen av Johan Ek Weis och Jon Wingborg på Chalmers Industriteknik, på uppdrag av SIO Grafen.

## Översikt leverantörer
Leverantörsguide 2018-1
Företag | Webbsida | Land | CVD grafen | Epitaxiell grafen | Flagor | GO & Funktion-aliserade flagor | Halv-fabrikat | Övriga 2D-material
2D fab | www.2dfab.se | Sverige |  |  | x
2D Semiconductors | www.2dsemiconductors.com | USA |  |  |  |  | x | x
2DM | www.2dmsolutions.com | Singapore |  |  | x
Abalonyx | www.abalonyx.no | Norge |  |  |  | x
ACS Materials | www.acsmaterial.com | USA | x |  | x | x |  | x
Ad-Nano Technologies | www.ad-nanotech.com | Indien |  |  | x | x | x
Advanced Graphene Products | www.advancedgrapheneproducts.com | Polen | x
AKKoLab | www.akkolab.ru | Ryssland |  |  | x
Angstron materials | www.angstronmaterials.com | USA |  |  | x | x | x
API Technology Pioneers | www.api-graphene.com | Iran |  |  |  | x
Applied Graphene Materials | www.appliedgraphenematerials.com | UK |  |  | x
Applynano Solutions | www.applynano.com | Spanien |  |  |  | x | x
Asbury | www.asbury.com | USA |  |  | x
Avanzare | www.graphene.avanzare.es | Spanien |  |  | x | x
AZ Trong | www.aztrong.com | USA |  |  | x | x
BGT Materials | www.bgtmaterials.com | UK | x |  | x | x
BT Corp | www.bt-corp.co | Indien |  |  | x | x
Carbon Nano-Material Technology | www.carbonnano.co.kr/english | Sydkorea |  |  | x
Cealtech | www.cealtech.com | Norge |  |  | x
Celtig | www.celtig.com | USA |  |  | x
Directaplus | www.directa-plus.com | Italien |  |  | x
Enerage | www.enarge.com | Taiwan |  |  | x
FGV Cambridge Nanosystems | www.firstgraphene.com.au | UK |  |  | x |  | x
First Graphene | www.cambridgenanosystems.com | Australien
FlexeGRAPH | www.flexegraph.com | Australien |  |  | x |  |  | x
Garmor | www.garmortech.com | USA |  |  |  | x
GoGraphene | www.go-graphene.com | UK |  |  |  | x
Grafen | www.grafen.com.tr | Turkiet |  |  | x | x | x | x
Graphene 3D lab | www.graphene3dlab.com | USA | [5 empty] | x
Graphene lab | www.i-graphenelab.com | UK |  |  | x |  | x
Graphene Nanotech | www.gpnt.es/ | Spanien |  | x
Graphene platform | www.grapheneplatform.com | Japan | x | x | x
Graphene square | www.graphenesq.com | Sydkorea - distributör i Spanien | x
Graphene supermarket | www.graphene-supermarket.com | USA | x |  | x | x | x | x
Graphene Tech | www.graphene-tech.net | Spanien |  |  | x
Graphenea | https://eu.graphenea.com | Spanien | x |  |  | x | x
Grapheneall | www.grapheneall.com | Sydkorea |  |  |  | x | x
Graphenemex | www.graphenemex.com | Mexico | x |  | x | x
Graphenest | www.graphenest.com | Portugal |  |  | x
Graphensic | www.graphensic.com | Sverige |  | x |  |  | x
Graphitene | www.graphitene.com | UK |  |  | x | x
GraphMatech | www.graphmatech.com | Sverige |  |  |  |  | x
Grolltex | www.grolltex.com | USA | x
Grupo Antolin | www.grupoantolin.com | Spanien |  |  | x | x
Haydale | www.haydale.com | UK |  |  |  | x
HongWu Nano | www.hwnanomaterial.com | Kina |  |  | x
HQ Graphene | www.hqgraphene.com | Holland | [5 empty] | x
Kennedy Labs | www.kennedylabs.tech | USA | x
Knano | www.knano.com.cn | Kina |  |  | x | x
Log 9 Materials | www.log9materials.com | Indien | x |  |  | x
Nano carbon | www.nano-carbon.pl | Polen | x | x |  | x
Nanografi | www.nanografi.com | Turkiet | x |  | x | x
Nanoinnova | www.nanoinnova.com | Spanien |  |  | x
Nanointegris | www.nanointegris.com | Kanada |  |  | x
Nanoxplore | www.nanoxplore.ca | Kanada |  |  | x |  | x
Perpetuus | www.perpetuusam.com | UK |  |  | x
SHD | www.shdcomposites.com | UK |  |  |  |  | x
SHT | www.sht-tek.com | Sverige | x |  | x | x | x
Sigma-Aldrich/Merck | www.sigmaaldrich.com | USA | x |  | x | x | x | x
SPI supplies | www.2spi.com | USA | x |  |  |  |  | x
Standard Graphene | www.standardgraphene.com | Sydkorea |  |  |  | x
Talga Resources | www.talgaresources.com | Australien, Sverige, Tyskland |  |  |  | x
The graphene box | www.thegraphenebox.com | Spanien | x |  | x | x | x
The sixth element | www.thesixthelement.com.cn | Kina |  |  |  | x
Thomas Swan | www.thomas-swan.co.uk | Irland |  |  |  | x | x | x
United nanotech | www.unitednanotech.com | Indien |  |  |  | x
Versarien | www.versarien.com | UK |  |  |  | x
Vorbeck | www.vorbeck.com | USA |  |  |  |  | x
XF nano | http://en.xfnano.com | Kina | x |  |  | x
XG Sciences | www.xgsciences.com | USA |  |  |  | x | x
Leverantörer av grafen och övriga 2D-material är sammanställda dec. 2017-jan. 2018. SIO Grafen tar inte ansvar för angivna pris- och produktuppgifter utan hänvisar till respektive leverantör.

## CVD
CVD
Företag | Webbsida | Uppdaterat | Substrat | Kommentarer | Pris | # Lager (tjocklek) | Storlek av domän µm | Transparens | Coverage | Mobility cm2/Vs | Sheet resistance Ω/sq | Sheet carrier density cm^-2 | Raman
ACS Materials | www.acsmaterial.com | jan 2018 | PMMA |  | från 10 mm x 10 mm för $75 till 50 mm x 50 mm för $320 | Finns för 1, 2, 3-5 eller 6-8 lager |  | >95% |  |  | < 600 special < 300 |  | se hemsidan
|  |  | Koppar |  | från 2" x 2" för $215 till 6" x 4" för $790
|  |  | SiO2/Si |  | 10 mm x 10 mm: $70 70 mm x 70 mm: $640
|  |  | Si |  | 10 mm x 10 mm: $70 1" x 1": $125
|  |  | TEM grid |  | 5st $150
|  |  | Kvarts |  | 10 mm x 10 mm: $70 1" x 1" : $125
|  |  | PET |  | från 10 mm x 10 mm för $70 till 100 mm x 50 mm för $530
|  |  | Grafenskum | På nickel- eller kopparskum | 10 mm x 10 mm: $75 25 mm x 25 mm: $150 | ~8
|  |  | Grafenskum | Fristående | 10 mm x 10 mm: $75 25 mm x 25 mm: $175
Advanced Graphene Products | www.advancedgrapheneproducts.com | dec 2017 | Koppar | Från 10 mm x 10 mm till 200 mm x 90 mm |  | 1 eller flera | < 1 mm |  | > 95% |  | 220-800
PET
Kvarts
SiO2/Si
SiC
PMMA
TEM grid
BGT Materials | www.bgtmaterials.com | dec 2017 | Koppar | 1 lager | från 2" x 2" för: £150 till 12" x 14" för £4000 | > 95% 1 lager |  | > 97% |  | 2000-4000 | 300-600 |  | ID/IG < 0,05
|  |  | Koppar | 1 lager med flerlager öar | 8" x 10" £350 12" x 14" £700 |  |  | > 95 %
|  |  | Koppar | Stor area | 12" x 60": £4000 24" x 300": £55 000
|  |  | Koppar | Isolerad domän, >30 eller >200 µm | £400 - 1200 | [7 empty] | ID/IG < 0,05
|  |  | SiO2/Si | Isolerad domän, >30 eller >200 µm | £550 - 1300 | > 95 % 1 lager |  |  |  |  | 300-600
|  |  | SiO2/Si | < 5% cracks eller < 1% för dubbla priset | 10 mm x 10 mm: £150 4": £600 |  |  |  |  | 2000-4000
|  |  | PET | Olika storlekar och ytresistanser |  |  |  | > 95 % |  |  | <30, <70, <150, <300, <800
Graphene platform | www.grapheneplatform.com | dec 2017 | Grafenskum | Antingen på koppar eller nickel (1mm tjock) | 2" x 2": $300 | få flerlager ytor |  |  | > 95%
|  |  | Koppar |  | från 5st 10 mm x 10mm för $150 till 4" x 4" för $600 | 1 med få flerlager ytor på/från Cu eller flera lager på/från Ni |  | > 95 % |  |  | < 1000 |  | De skickar med Raman data
Nickel
|  |  | SiO2/Si |  | från 5st 10 mm x 10mm för $250 till 2" x 2" för $600
|  |  | PET |  | från 1" x 1" för $150 till 3" x 3" för $600
Kvarts
|  |  | TEM grid | +$400 med lacey carbon support | $400 per grafenlager | 1, 2, 3 eller 4
Graphene square | www.graphenesq.com | dec 2017 ej priser på Europeiska hemsidan | Koppar | Kan göra upp till 500x600 mm2 | 50 x 50 mm2: $285 80 x 80 mm2: $646 | > 95% 1 lager | 10 | >97% | >95% | >3500 cm2/Vs | <250-400 |  | finns på hemsidan
|  |  | SiO2/Si | Kan göra upp till 140x140 mm2 eller 8" wafer | från 10 x 10 mm2 för $63 till 65 x 65 mm2 för $750 | 1, 2 eller 3 lager
|  |  | PET | Kan göra upp till 500x600 mm2 | från 4st 10x10 mm2 för $189 till 30 tum för $8500 | > 95% 1 lager
|  |  | Kvarts | Kan göra upp till 140x140 mm2 eller 8" wafer | från 4st 10 x 10 mm2 för $252 till 80 x 80 mm2: $1325
|  |  | TEM grid |  | $70 | <60% 2 lager |  |  | <30% utan PMMA
Graphene supermarket | www.graphene-supermarket.com | dec 2017 | Koppar |  | 2cm x 2 cm: $125 | 1 | >10
|  |  | Koppar | Isotop: 13C | 2cm x 2 cm: $200
|  |  | Koppar |  | 2"x2": $250 4"x4": $850 2"x4": $450 | [7 empty] | D/G < 0,1
|  |  | Koppar |  | 4": $450 |  | <10 | >97% | >95%
|  |  | Koppar |  | 2"x4": $225 | 1 + 10-30% bilayers
|  |  | Nickel |  | 2"x2": $200 | ~300 lager, 105nm | 3-10
|  |  | Nickel |  | 4":$350 10st 1cmx1cm: $100 20st 1cmx1cm: $175 | 1-7 lager | 3-10
|  |  | PET |  | 1"x1": $95 5st 1"x1": $325 2"x2": $395 | 1 |  |  | 95% |  | 660-1500
|  |  | SiO2/Si | 90 nm SiO2 | 5st 1cmx1cm: $300 | 1 (>97%) |  |  | 95% |  | 660-1500
|  |  | SiO2/Si |  | 10st 1cmx1cm: $195 | 1 + 10-30% bilayers |  |  | 95%
|  |  | SiO2/Si | 285 nm SiO2 | 5st 1cmx1cm: $300 | 1 (90%) |  |  |  |  | 660-1500
|  |  | SiO2/Si |  | 10st 1cmx1cm: $195 | 1 + 10-30% bilayers
|  |  | SiO2/Si |  | 5st 1cmx1cm: $250 10st 1cmx1cm: $450 | 1-7 | 3-10 |  |  |  | 660-1500
|  |  | Glas |  | 1"x1": $150 5st 1"x1": $395 2"x2": $395 | 1 |  | >97%
|  |  | Kvarts |  | 1"x1": $165 5st 1"x1": $425
|  |  | TEM grid | Copper 2000 eller lacey carbon | 5st: $100 25st: $350 | 1-6, 0,3-2 nm |  |  | 60-90%
|  |  | Grafenskum | På nickel | 2"x2": $225 2"x4": $345 | många
|  |  | Grafenskum | Embedded PDMS | 3”x1.5”: $125
|  |  | Grafenskum | Eith TPU | 3”x1.5”: $100
|  |  | Grafenskum | Freestanding | 2"x2": $250
Graphenea | https://eu.graphenea.com | dec 2017 | Ditt substrat | Kan göra 1, 2 eller 3 lager | från €118 för <1cm2 till €639 för 78 cm2 | 1 | <20 µm | >97% | >98% | 3760 | 450±40 |  | I(G)/I(2D)<0.5 I(D)/I(G)<0.05
|  |  | Easy transfer |  | 10mm x 10 mm: €72 1" x 1": €108
|  |  | Koppar | +PMMA beläggning för ~€10 | från 4st 10mm x 10 mm för €38 till 4 tum wafer för €236
|  |  | SiO2/Si | Kan göra 1, 2 eller 3 lager | från 10mm x 10 mm för €45 till 4 tum wafer för €545 | [7 empty] | I(G)/I(2D)<0.7 I(D)/I(G)<0.05
|  |  | PET |  | från 4st 10 mm x 10 mm för €139 till 4 tum wafer för €545 | [5 empty] | 580±50 |  | I(G)/I(2D)<0.5 I(D)/I(G)<0.05
|  |  | Kvarts | [7 empty] | 360±50
|  |  | PEN | [7 empty] | 750±50
|  |  | TEM grid | QUANTIFOIL ® R 2/4 | 4st €149 |  |  |  | 95% | 2000-3500
|  |  | Si3N4 |  | 10mm x 10 mm: €45 | [5 empty] | 576±172 |  | I(G)/I(2D)<0.7 I(D)/I(G)<0.05
|  |  | Suspended |  | 10mm x 10 mm: €160
Graphenemex | www.graphenemex.com | jan 2018 | Koppar | Prov storlek 1 cm x 1 cm. |  | 92 % 1 lager,+ 8 % 2 lager |  | > 97 % |  |  |  |  | finns på hemsidan
Grolltex | www.grolltex.com | dec 2017 | Koppar |  | 76 mm x 76 mm: $95 150 mm x 150 mm: $220 | 1 | > 80 µm | >97% | 100% | 2700 | 430±50 |  | I(D)/I(G)<0.03
Kennedy labs | www.kennedylabs.tech | jan 2018 | Koppar | Med PMMA beläggning för ca $10 extra | 2 st 10 mm x 3 mm: $39 4 st 10 mm x 10 mm: $69 4": $399 | 1 | <10 µm | >97% | >95% | 4000 | 450±40
|  |  | SiO2/Si |  | 4 st 10 mm x 10 mm: $219 | [7 empty] | I(G)/I(2D)<0.7 I(D)/I(G)<0.05
|  |  | Easy transfer |  | 10 mm x 10 mm: $119
|  |  | Kvarts |  | 4 st 10 mm x 10 mm: $249 | [5 empty] | 360±30 |  | I(G)/I(2D)<0.5 I(D)/I(G)<0.05
|  |  | PET |  | 4 st 10 mm x 10 mm: $215 | [5 empty] | 580±50
|  |  | TEM grid |  | 4 st: $299 |  |  |  |  | 3500
|  |  | SiO2/Si | Bilayer, Ej AB Bernal stacked | 10 mm x 10 mm: $149 | 2 |  | >94% |  |  | 190±30
|  |  | SiO2/Si | Trilayer, Ej AB Bernal stacked | 10 mm x 10 mm: $249 | 3 |  | >92%
|  |  | Grafenskum | På koppaskum | $65
Log 9 Materials | www.log9materials.com | dec 2017 | Koppar |  | $70 / tum2 | 1 eller 2 lager | < 1 cm
Nano carbon | www.nano-carbon.pl | dec 2017 | Koppar | Kan lägga på ett skyddslager av PMMA | från 1" x 1" för €39 till 50 cm x 50 cm för €762 | 1 | upp till 1 mm |  | >99,5%
|  |  | Germanium |  | 10 mm x 10 mm: €667 15 mm x 15 mm: €952
|  |  | Ge/Si |  | 10 mm x 10 mm: €857 15 mm x 15 mm: €1143
|  |  | SiC | SiC 4H eller 6H väte-interkalerad för ca 10% högre kostnad | halvledande SiC: Från 1 cm x 1 cm för €641 till Ø6 för €25 631 | 1-2 eller 1-3 lager för väte-interkalerad |  |  |  | <3000 för n-type <6500 för p-type |  | 5E11 - 1,5E13 /cm2 för n-type 1 - 1,5E13 /cm2 för p-type
Ledande SiC: från 1 cm x 1 cm för €458 till Ø6 för €18 308
|  |  | PET | Kan göra fler lager | från 4 st 10 mm x 10 mm: €114 till 2" x 2": €191 | 1 | upp till 1 mm | 97% | > 99,5 % | 3500 | 900 | 1-3E12
|  |  | SiO2/Si |  | 10 mm x 10 mm: €46 1" x 1": €124
|  |  | PMMA |  | 10 mm x 10 mm: €61 2" x 2": €142
|  |  | glas |  | 10 mm x 10 mm: €46 1" x 1": €124 |  |  |  |  | 1500 | 1500 | 1-2E12
Nanografi | www.nanografi.com | jan 2018 | SiO2/Si |  | från 1st 2" för €240 till 25st 4" för €4360 | 1
SHT | www.sht-tek.com | dec 2017 | Olika | Kan överföra ett eller flera lager till olika substrat.
Sigma-Aldrich / Merck | www.sigmaaldrich.com | dec 2017 | Koppar |  | 1" x 1": 2484 kr | 1 | 10 | 97% | 95% | 4000 | 350
|  |  | Koppar |  | 4": 4269 kr | [5 empty] | 450
|  |  | Koppar | Ytbelagd med PMMA | 4st 1cm x 1cm: 1822 kr 1" x 1": 2479 kr
|  |  | Koppar |  | 4st 1cm x 1cm: 1738 kr | [5 empty] | 600
|  |  | Kvarts |  | 4st 1cm x 1cm: 3736 kr
SiO2/Si
|  |  | TEM grid |  | 3462 | [5 empty] | 170
|  |  | PET |  | 1" x 1": 3240 kr 5 st 1" x 1": 8777 kr 2" x 2": 8352 kr |  |  | 92% |  |  | 700
SPI supplies | www.2spi.com | dec 2017 | Koppar |  | 1" x 1": $612 | 1
|  |  | Koppar |  | 1" x 1": $536 | fålager
|  |  | TEM grid |  | från 10 st för $275 till 10 st för $408
The Graphene box | www.thegraphenebox.com | dec 2017 | PMMA | Kan även överföra till andra material. | 10 x 10 mm2: €136 50 x 50 mm2: €640 200 x 90 mm2: €2450 | 1 | < 10 µm | >97% | >95% | 4000 | 450±40
XF nano | http://en.xfnano.com | dec 2017 | Koppar |  | från 1 cm x 1 cm för $151,5 till 30 cm x 20 cm för $3272 | 1, 2, 3-5 eller 6-8 lager
Nickel
SiO2/Si
Kvarts
SIO Grafen tar inte ansvar för angivna pris- och produktuppgifter utan hänvisar till respektive leverantör.

## Epitaxiell
Epitaxiell
Företag | Webbsida | Uppdaterat | Substrat | Kommentarer | Pris | # lager (tjocklek) | transparens | coverage | Mobilitet cm2/Vs | Ytresistans Ω/sq | Sheet carrier density cm^-2 | Raman
Graphene Nanotech | www.gpnt.es/ | dec 2017 | SiC (4H polytype) tjocklek: 350±50 μm {0001} ± 0,25⁰ resistivitet: 4,4 x 10^9 Ωm |  | 8 mm x 8 mm | 85±5% monolayer | >97% | 100% | 1000-2000 | 125 | 10^13 | hemsidan
Graphene platform | www.grapheneplatform.com | dec 2017 | 4H SiC Resistivitet: 10^9 Ωcm tjocklek: 350±25 μm |  | 10 mm x 10 mm: $2000 | 1 | [5 empty] | FWHM(2D) < 40
Graphensic | www.graphensic.com | dec 2017 | 4H SiC |  | 7 mm x 7 mm: €800 | 1 (<5% bilayers) |  | 100% | > 2400 |  | 0,8-2 x 10^12
[5 empty] | 15 mm x 15 mm: €1500 | 1 (<10% bilayers) |  | 100% | 1000 - 2000 |  | 2-8 x 10^12
[5 empty] | 2": €6000 |  |  | 100%
Nano carbon | www.nano-carbon.pl | dec 2017 | SiC 4H eller 6H väte-interkalerad för ca 10% högre kostnad | Halvledande SiC | Från 1 cm x 1 cm för €641 till Ø6 för €25 631 | 1-2 eller 1-3 lager för väte-interkalerad |  |  | upp till 3000 för n-type upp till 6500 för p-type |  | 5E11 - 1,5E13 för n-type 1 - 1,5E13 för p-type
|  |  |  | Lledande SiC | från 1 cm x 1 cm för €458 till Ø6 för €18 308
SIO Grafen tar inte ansvar för angivna pris- och produktuppgifter utan hänvisar till respektive leverantör.

## Flagor
Flagor
Företag | Webbsida | Uppdaterat | Definition | Suspension | Pulver | Produktnamn | Kommentar | Pris | # Lager (tjocklek) | Lateral storlek, µm | Ytarea m2/g | Andel kol | Andel syre | C/O atomic ratio
2D fab | www.2dfab.se | dec 2017 | Flerlagersgrafen | x | x |  | Arbetar tillsammans med kunder för att ta fram produkter med den för kunden bästa pris/prestanda förhållandet.
|  |  | Grafitnanoflagor | x | x
2DM | www.2dmsolutions.com | jan 2018 | Flerlagersgrafen |  | x |  |  |  |  | 1 | 137
ACS Materials | www.acsmaterial.com | jan 2018 | Grafen |  | x | GN1P005 |  | 500 mg:$145 | 0,6-1,2 nm | 0,4-0,5 | 400-1000
|  |  | Flerlagersgrafen |  | x | GNP1F005 |  | 5 g: $580 | 1-5 lager | 0,5-5 | 600-750 |  | 7-7,5 at%
|  |  | Flerlagersgrafen | x |  | GDN00031 | 4 wt% graphene i NMP. | 1 kg: $110 | 3-5 nm | 1-3
|  |  | Flerlagersgrafen | x |  | GNDSN101 | 1g/l finns även i variant med 4g/l. | 1 l: $300 | 1-5 lager | 0,5-5 | 650-750 |  | 7-7,5 wt%
|  |  | Flerlagersgrafen | x |  | GDW00031 | 5 wt% grafen i vatten. | 1 kg: $110 | 3-5 nm | 1-3
|  |  | Flerlagersgrafen |  | x | GNNP01A5 |  | 500 mg:$275 | 1-2nm | 5-10 |  |  | 1.44%
|  |  | Flerlagersgrafen |  | x | GNNP0201 |  | 1 g: $130 | 1-5 nm | 5 | 90-130
|  |  | Grafitnanoflagor |  | x | GNNP051 |  | 50 g: $80 | 2-10nm | 2-7 | 20-40 | >99%
Ad-Nano Technologies | www.ad-nanotech.com | dec 2017 | Flerlagersgrafen | x | x |  | För suspension< 3% grafen i vatten eller IPA. |  | 2-4 lager 2-5nm, |  | 250
AKKoLab | www.akkolab.ru | jan 2018 | Flerlagersgrafen | x | x |  | 4mg/ml grafen i dispersion. |  | l lager i dispersion under 10 lager i pulver | 0,2-1,5
Angstron materials | www.angstronmaterials.com | dec 2017 | Flerlagersgrafen | x | x | N002-PDR | Kan specialbeställa suspensionar av grafenpulvren. |  | <3 lager | 10 | 400-800 | 95% | 2.5%
|  |  | Grafitnanoflagor | x | x | N006-P |  |  | 10-20 nm | 5 | 15 |  | 4%
|  |  | Grafitnanoflagor | x | x | N008-N |  |  | 50-100 nm |  | 30 | 97% | 2%
|  |  | Grafitnanoflagor | x | x | N008-P-10 |  |  |  | 7 | 40 | 96% | 1%
|  |  | Grafitnanoflagor | x | x | N008-P-40 |  |  |  | 10 | 20-40 | 97%
Applied Graphene Materials | www.appliedgraphenematerials.com | jan 2018 | Flerlagersgrafen | x | x |  | Säljer både dispersioner och pulver i en mängd olika varianter vid kontakt har de ej uppgivit några svar.
Asbury | www.asbury.com | jan 2018 | Flerlagersgrafen |  | x | Nano47 |  | 908 kg: 33 $/kg | 8-9 lager |  | 300 | 99%
|  |  | Flerlagersgrafen |  | x | Nano24 |  | 908 kg: 36 $/kg | 7-8 lager |  | 350 | 99%
|  |  | Flerlagersgrafen |  | x | Nano99 |  | 908 kg: 52 $/kg | 6-7 lager |  | 400 | 97%
Avanzare | www.graphene.avanzare.es | dec 2017 | Grafen |  | x | Pristine | Erbjuder både material för forskning( Mindre volymer) och För industri större volymer, kan leverara produkter i suspension. | 100 mg: 95 $ 5 kg: 9025 $/kg | 1-2 lager | 0,05-0,5 | 450 |  | < 0,5%
|  |  | Grafitnanoflagor |  | x | av-plat-2 |  | 10 g: 41 $ 100 kg: 45 $/kg | 10 nm, 20 lager | 2 | 200 | 98% | 0.5%
|  |  | Flerlagersgrafen |  | x | av-plat-7 |  | 10 g: 41 $ 100 kg: 40 $/kg | 2-3 nm, 8 lager | 7 | 70
|  |  | Grafitnanoflagor |  | x | av-plat-40 |  | 10 g: 45 $ 100 kg: 40 $/kg | 10 nm, <30 lager | 40 | 282
|  |  | Grafitnanoflagor |  | x | av-plat-70 |  | 10 g: 65 $ 250 g: 1030 $ |  | 70 | 28
AZ Trong | www.aztrong.com | dec 2017 | Flerlagersgrafen | x | x | G-A650 | Som pulver eller slurry med 3% |  | < 1 nm | < 15 | > 650 | > 99 % | <0,8 %
|  |  | Grafitnanoflagor | x | x | G-R500 |  |  | < 10 nm |  | 500-650
|  |  | Grafitnanoflagor | x | x | G-R350 |  |  |  |  | 350-500 | > 98 % | <1,2 %
|  |  | Grafitnanoflagor | x | x | G-R200 |  |  |  |  | 200-350
|  |  | Grafitnanoflagor | x | x | G-R050 |  |  | < 50 nm |  | 50-200 |  | <1,5 %
BGT Materials | www.bgtmaterials.com | dec 2017 | Flerlagersgrafen | x | x | Grat-G1L | Som pulver eller suspension i vatten eller NMP (0,1g/L) |  | 43% 1 lager, 25% 2, 17% 3, 15% fler lager | 2.5 |  | >90% | <10%
|  |  | Grafen | x | x | Grat-G1M |  |  | > 95% 1 lager | 1.15 |  | >90% | <10%
BT Corp | www.bt-corp.co | dec 2017 | Flerlagersgrafen |  | x | BT Graph |  |  | 3-6 nm | 10-20 | 323-600 |  | <4%
Carbon Nano-Material Technology | www.carbonnano.co.kr/english | jan 2018 | Flerlagersgrafen |  | x | GNP-UC |  | 50 g: 200 $ | 3-10 lager, 3-6 nm | 5-10 | 150
Cealtech | www.cealtech.com | jan 2018 | Grafen |  |  |  | Flagor tillverkade med CVD-teknik. |  | 1 lager | 0,2-2
|  |  | Flerlagersgrafen | [5 empty] | 2-10 lager
|  |  | Grafitnanoflagor | [5 empty] | 11-100 lager | <1
Celtig | www.celtig.com | dec 2017 | Flerlagersgrafen |  | x | Electronics Grade (EG016) |  | 1,25-5 $/g beorende på volym och kvalite. | avarage <1,7 nm, <10 lager | 0,05-5 | <250 | >99,5 % | <1%
|  |  | Grafitnanoflagor |  | x | Material Grafe (MG016) |  |  | avarage <2,5 nm, <15 lager | 0,1-5 | <180 | >99 %
|  |  | Grafitnanoflagor |  | x | Nanocomposite Grade (NCG015) |  |  | avarage <2,8 nm, <16 lager | 0,15-10 | <100 | >95 % | <2 %
Directaplus | www.directa-plus.com | jan 2018 | Flerlagersgrafen | x | x | G+ etc | Samarbetsavtal med flera sportartikeltillverkare.
Enarge | www.enarge.com | dec 2017 | Flerlagersgrafen | x | x | Multilayer Graphene |  |  | 3-15 lager, <5 nm | ~15 | ~25 | >97 % | < 3%
FGV Cambridge Nanosystems | www.cambridgenanosystems.com | dec 2017 | Flerlagersgrafen | x | x | CamGraph G1 | Möjligt att få pulvret som vatten eller isopropanol-baserade suspensioner. | 1 g: 120 £ 100 g: 1750 £ | 1±0,7 nm (3 ± 2 lager) | 0,475 +/-0,075 | 310±20 | >99,5 %
|  |  | Flerlagersgrafen |  | x | CamGraph G3 |  | 50 g: 145 £ 1 kg: 420 £ | 3±2 nm (9 ± 6 lager) | 0,4 +/-0,015 | 130
First Graphene | www.firstgraphene.com.au | 'jan 2018 | Flerlagersgrafen | x | x |  |  | 150-300 € /kg | 1-5 nm | >0,05 till <5 |  | <12 %
FlexGRAPH | www.flexegraph.com | dec 2017 | Flerlagersgrafen | x | x | FlexGRAPH Graphene | Fokus på produkter för thermal managment. |  | 90% <3 lager | 0,25-2 |  |  |  | 60:1
Grafen | www.grafen.com.tr | jan 2018 | Flerlagersgrafen | x | x | Grafen-X1 |  |  | 0,5-1 nm | 1 | 400-1000 | > 98%
|  |  | Grafitnanoflagor | x | x | GRAFEN-GNP |  |  | 5-15 nm | 10-20 |  |  | < 5%
|  |  | Grafitnanoflagor | x | x | SEG |  |  | < 50 nm | 200 |  |  | < 10 %
|  |  | Grafitnanoflagor | x | x | iGP |  |  | 50-100 | ~5, ~10 eller ~44 | 13-15 |  | ~1%
|  |  | Grafitnanoflagor | x | x | iGP2 |  |  | 5-10 nm | 5-10
|  |  | Grafitnanoflagor | x | x | iGP3 |  |  | 10-20 nm | 14
Graphene lab | www.i-graphenelab.com | dec 2017 | Flerlagersgrafen |  | x | GLNP-0350 |  | 1-10 kg 220$/Kg >1000 kg 90$/Kg | < 2 nm | < 20 | > 200 | >99,6%
Graphene Platform | www.grapheneplatform.com | jan 2018 | Flerlagersgrafen | x |  |  | Dispersioner i vatten och NMP, koncentrationer från 0,1-100 mg/ml. | 100 ml, 0,1 mg/ml 250 $ | 1-10 lager >70% >30 lager <5% | 0,1-1
100 ml, 100 mg/ml 1000 $
Graphene Supermarket | www.graphene-supermarket.com | jan 2018 | Flerlagersgrafen |  | x | A0-1 |  | 0,5g: 175$ | <3 lager, 1,6 nm | <10 | 400-800 | >95 % | <2,5%
|  |  | Grafitnanoflagor |  | x | A0-2 |  | 5g: 99$ | 20-30 lager, 8 nm | 5 | >15
|  |  | Flerlagersgrafen |  | x | A-12 |  | 5g: 100$ | 3-8 lager, >3 nm | ´2-8
|  |  | Grafen | x |  | PGF-1 | 1mg/L | 50ml: 55$ | 1 lager, 0,35 nm | ´0,1-1 |  | 99.99%
Graphene Tech | www.graphene-tech.net | dec 2017 | Grafitnanoflagor | x |  | GP100 | Suspension i olika lösningsmedel, vatten IPA, THF, Ethylene glycol, ethanol etc i koncentrationer från 0,1-30 mg/ml. | 50 g: €60 1 kg: €400 | 20-40 lager | 0,1-0,2 | 100 | 99.5%
|  |  | Grafitnanoflagor | x |  | GP300 |  | 50 g: €70 1 kg: €500 | 10-20 lager | 0,5 -1 | 300
|  |  | Flerlagersgrafen | x |  | GP500 |  | 50 g: €80 1 kg: €600 | 2-10 lager | 0,08-0,3 | 500
Graphenemex | www.graphenemex.com | jan 2018 | Flerlagersgrafen | x | [5 empty] | 0,5 +/- 0,2 |  |  | 100%
Graphenest | www.graphenest.com | dec 2017 | Flerlagersgrafen | x | x | Few-layer graphene |  |  | 3-15 lager, 1-6 nm | 0,1-1
|  |  | Grafitnanoflagor |  |  | Multi-layer grapene |  |  | 8-30 lager, 3-10 nm | 0,5-2
Graphitene | www.graphitene.com | jan 2018 | Flerlagersgrafen | x |  | Graphene-Monolayer Dispersion | 0,5 mg/ml i NMP eller IPA | 0,25L: £95 1L: £320 | 1lager: 80% |  |  |  | <5 %
|  |  | Flerlagersgrafen |  | x | Highly Conudctive Graphene-Powder |  | 0,5 g: £125 | 1-3 lager |  | 500
|  |  | Flerlagersgrafen |  | x | Graphene Nanoplatelets -Powder |  | 1 g: £35 10 g: £300 | <5 nm |  |  | >90at% | <7,5 at%
Grupo Antolin | www.grupoantolin.com | jan 2018 | Flerlagersgrafen | x |  | Single/few layer graphene |  |  | 1-3 lager | främst submicrometric |  | 95% | 5%
HongWu Nano | www.hwnanomaterial.com | jan 2018 | Grafen |  | x | Single layer graphene |  |  | 0,6-1,2 nm | 0,8-2
|  |  | Flerlagersgrafen |  | x | Multilayer graphene |  |  | 1,5-3,0 nm | 5-10
|  |  | Grafitnanoflagor |  | x | Graphene nanoplatelets |  |  | 5-25 nm | 1-20
Knano | www.knano.com.cn | dec 2017 | Flerlagersgrafen |  | x | KNG-G5 |  |  | 1-5 lager | 0,5-2 |  |  | <0,5%
|  |  | Grafitnanoflagor |  | x | KNG-150 |  |  | < 15nm | 5 | 30-60 | >98%
|  |  | Grafitnanoflagor |  | x | KNG-180 |  |  | <100nm | 8, 50 eller 100 | 35 | >99,5
Nanografi | www.nanografi.com | jan 2018 | Flerlagersgrafen |  | x | NG01GNP0107 |  | 5 g: €11 1000 g: €824 | 3 nm | 1.5 | 300
[5 empty] | x | NG01GNP0108 |  | 5 g: €11 1000 g: €798 |  |  | 500
[5 empty] | x | NG01GNP0109 |  | 5 g: €9 1000 g: €795 |  |  | 800
|  |  | Grafitnanoflagor |  | x | NG01GNP0104 |  | 5 g: €15 1000 g: €854 | 6 nm | 5 | 150
[5 empty] | x | NG01GNP0105 |  | 5 g: €15 1000 g: €862 |  | 16
[5 empty] | x | NG01GNP0106 |  | 5 g: €18 1000 g: €880 |  | 24
Nanoinnova | www.nanoinnova.com | jan 2018 | Flerlagersgrafen | x |  | graphenit-XL |  |  | 5-10 lager | > 25
|  |  | Flerlagersgrafen | x |  | Graphenix-OX |  |  | <5 lager | ´2-3 | 101 |  | 2%
Nanointegris | www.nanointegris.com | dec 2017 | Grafen | x |  | MONO | 0,05 mg/ml grafen i vattensuspension med surfaktant. | 5 mg: $50 500 mg:$625 | 1 lager: 27% 2: 48% 3: 20% 4+ : 5% | ~0,1
|  |  | Flerlagersgrafen | x |  | QUATTRO |  | 5 mg: $37,50 500 mg: $400 | 1 lager: 6% 2: 23% 3: 27% 4+ : 44%
|  |  | Flerlagersgrafen |  | x | PureWave |  | 1 g: $100 100 g: $3000 | 7 lager 2,4 nm | 0,1-0,2 | > 250 | > 98% | 1-2%
Nanoxplore | www.nanoxplore.ca | dec 2017 | Flerlagersgrafen |  | x | heXo-g - V4 |  |  | 4-6 nm | 3 | 100-150 | >93% | <4%
|  |  | Grafitnanoflagor |  | x | heXo-g - V20 |  |  | 20 nm | 50 | 30 | >92% | <5%
Perpetuus | www.perpetuusam.com | dec 2017 | Flerlagersgrafen | x | x |  | Inga standard produkter allt från 2-3 lager upp till produkter med 100 lager. |  | 2-3 lager |  | 800
|  |  | Grafitnanoflagor | x | x |  |  |  | 100 lager
SHT | www.sht-tek.com | jan 2018 | Flerlagersgrafen | x |  |  | Inga standard produkter medn kan ta fram material på kundorder.
|  |  | Grafitnanoflagor | x
Sigma-Aldrich | www.sigmaaldrich.com | jan 2018 | Grafitnanoflagor | x | x | Grade M | Distrubitör dessa produkter är från XG science, har en mängd olika produkter och uppdateras med jämna mellanrum. | 250 g: 1650 SEK | 6-8 nm | 15 | 120-150 | > 99,5 % | < 1%
|  |  | Grafitnanoflagor | x | x | Grade H |  | 250 g: 1345 SEK | 15 nm |  | 60-80
|  |  | Flerlagersgrafen | x | x | Grade C |  | 250 g: 1537 SEK | ~2 nm | 1-2 | 750 |  | 5-10 %
Talga Resources | www.talgaresources.com | jan 2018 | Flerlagersgrafen | x | x |  | Australienskiskt bolag med grafen tillverkning i Tyskland från svenkt grafit.
|  |  | Grafitnanoflagor | x | x
The Graphene box | www.thegraphenebox.com | jan 2018 | Grafitnanoflagor |  | x | Grapehene nanoplatelets enhanced for dispersion. |  | 1g: €36,60 | < 15 nm | 5
|  |  | Grafitnanoflagor |  | x | Grapehene nanoplatelets enhanced for barrier properties. |  | 10g: €248,35 | < 100 nm | 8
The Sixth element | www.thesixthelement.com.cn | jan 2018 | Flerlagersgrafen |  |  | SE1231 |  |  |  | <10 | 160-240 | >98% | <1%
|  |  | Flerlagersgrafen |  |  | SE1232 |  |  |  |  | 260-350
|  |  | Flerlagersgrafen |  |  | SE1233 |  |  |  |  | 400-550
Thomas Swan | www.thomas-swan.co.uk | dec 2017 | Flerlagersgrafen | x | x | Elicarb Premium grade graphene | 1g/l i vatten med surfaktant |  | 5-7 lager | 0,5-2 | 30-50 | 98%
United nanotech | www.unitednanotech.com | dec 2017 | Grafitnanoflagor |  | x | Industrial grade |  | 1kg: $80 | 10-20 lager, 15-18 nm | 10-15 | 112
|  |  | Flerlagersgrafen |  | x | Premium grade |  | 1kg: $224 | 3-5 lager, 2-3 nm | 5 | 255
|  |  | Flerlagersgrafen |  | x | Research grade |  | 1kg: $120 | 6-10 lager, 3-6 nm | 5-10 | 140
|  |  | Flerlagersgrafen |  | x | Sensor grade |  | 1kg: $373 | 1-4 lager | 1-5 | >300
Versarien | www.versarien.com | jan 2018 | Flerlagersgrafen | x | x | Nanene | Marknadsför sina produkter genom flertal bolag så som Cambridge Graphene, 2-DTech graphene. |  | 90% <10 lager | 0,1-10 | 45
XF nano | http://en.xfnano.com | jan 2018 | Grafitnanoflagor | x | x | XFQ021 |  | $305/kg | 10-15 lager, 50 nm | 5-10 | 31.657 | >99,5%
XG Sciences | www.xgsciences.com | dec 2017 | Grafitnanoflagor | x | x | Grade M |  |  | 6-8 nm | 5, 15 eller 25 | 120-150 | > 99,5 % | < 1%
|  |  | Grafitnanoflagor | x | x | Grade H |  |  | 15 nm |  | 60-80
|  |  | Flerlagersgrafen | x | x | Grade C |  |  | ~2 nm | ´1-2 | 300, 500 eller 750 |  | 5-10 %
SIO Grafen tar inte ansvar för angivna pris- och produktuppgifter utan hänvisar till respektive leverantör.

## GO & funktionaliserade flagor
GO & funktionaliserade flagor
Företag | Webbsida | Uppdaterat | Definition | Suspension | Pulver | Produkt namn | Kommentarer | Pris | # Lager (tjocklek) | Lateral storlek, µm | Ytarea m2/g | Andel kol | Andel syre | C/O atomic ratio
Abalonyx | www.abalonyx.no | jan 2018 | Flerlagersgrafen | x |  | 1.1 | 25 % GO, 74 % vatten, 1-1,5 % HCl | 25 g GO: $100 2500 g GO: $4000 | beror på koncentrationen låg koncentration ger 90 % monolayers (SEM) ~1 % ger 2-3 lager (Raman)
|  |  | Flerlagersgrafen | x |  | 1.2A | HCl-free 25% GO 75 % Vatten | 25 g GO: $125 2500 g GO: $5000
|  |  | Flerlagersgrafen | x |  | 1.3 | Water-washed 25 % GO, 75 % vatten | 25 g GO: $150 2500 g GO: $6000
|  |  | Flerlagersgrafen | x |  | 1.4 | Water-washed 10 % GO,90 % vatten | 25 g GO: $175 2500 g GO: $6200
|  |  | Flerlagersgrafen |  | x | 1.6 | Frystorkad produkt av 1.1 går även att special beställa övriga | 1 g GO: $75 20 g GO: $900
|  |  | Flerlagersgrafen |  | x | 1.8 | Torkad och malen grafen pulver | 1 g GO: $100 100 g GO: $350
|  |  | Flerlagersgrafen |  | x | 2.1 | RGO torkad pulver | 5 g rGO: $100 1000 g rGO: $9000 |  |  |  | 82 wt%
ACS Material | www.acsmaterial.com | jan 2018 | Grafen |  | x | GN010A5 | ~80% single layer | 500 mg:$110 | 0,8-1,2 nm | 1-5 |  | 51 wt% | 41 wt%
|  |  | Grafen |  | x | GNOP20A5 |  | 500 mg:$135 |  | 0,5-5 |  | 67 at% | 33 at%
|  |  | Grafen |  | x | GN0s0010 | ~90% single layer | 10 g:$580 |  | 1-15 |  | 65 wt% | 34 wt%
|  |  | Grafen |  | x | GnOP1LHSA | ~99% single layer | 500 mg:$195 |  | 1-5 | 100 | 51 wt% | 41 wt%
|  |  | Grafen |  | x | GnOP1LHSB | ~90% single layer | 500 mg:$160 | 1 nm | 0,2-10 | 400 | 46 wt% | 50 wt%
|  |  | Grafen | x |  | GNODAW01 | ~80% single layer, 5 mg/ml i vatten | 1 l:$145 | 0,6-1,2 nm | 0,5-2
|  |  | Grafen |  | x | GN1ND001 | Nitrogen-Doped Graphene powder, 1-3 at% NN | 1g:$225 | 1-5 lager | 0,5-5 | 500-700 |  | 7-7,5 at%
|  |  | Flerlagersgrafen |  | x | GNPOHOA5 | Hydroxyl Functionalized Graphene | 500 mg:$240 | <10 lager, 0,55-3,74 nm | 0,5-3 |  |  | >10 wt%
|  |  | Grafen |  | x | GNFA0001 | Fluorinated Graphene, F 58-64 wt% | 200 mg:$225 | 0-6-1,2 nm | 0,4-5 |  | 36-42 wt%
|  |  | Grafen |  | x | GNCP0005 | Carboxyl Graphene, ~5% carboxyl, | 500 mg:$380 | 0,8-1,2 nm | 1-5
|  |  | Grafen | x |  | GNCW0005 | Carboxyl Graphene, ~5% carboxyl, 5mg/ml | 100 ml:$360
[5 empty] | x | GNAMODA5 | Aminated Graphene Octadecylamine Covalently Linked | 500 mg:$375
[5 empty] | x | GNAMPI01 | Aminated Graphene Piperazine Covalently Linked | 500 mg:$325
[5 empty] | x | GNAMPE01 | Aminated Graphene Amino-PEG Covalently Linked | 500 mg:$325
Ad-Nano Technologies | www.ad-nanotech.com | dec 2017 | Flerlagersgrafen | x | x | Karboxyl funktionaliserad grafen |  |  | 1-4 lager |  | 250
|  |  | Flerlagersgrafen | x | x | Hydroxyl funktionaliserad grafen
|  |  | Flerlagersgrafen | x | x | Amine funktionaliserad grafen
|  |  | Flerlagersgrafen | x | x | GO |  |  | 0,8-1,6 nm 1-3 lager |  |  |  | 23%
|  |  | Flerlagersgrafen | x | x | rGO
Angstron materials | www.angstronmaterials.com | dec 2017 | Flerlagersgrafen |  | x | N002-PDE |  |  | 2-3 nm | 7 | ≥400 | 60-80 % | 10-30 %
|  |  | Grafen | x |  | N002-PS-0.5 | GO i vatten 0,5% eller 5,0 g/l |  | 1 lager, 1-1,2 nm | 0.5 |  | >46% | <46%
|  |  | Grafen | x |  | N002-PS-1.0 | GO i vatten 1% eller 10 g/l
API Technology Pioneers | www.api-graphene.com | dec 2017 | Flerlagersgrafen | x | x | GO | Suspension med 1, 4 eller 8 mg/ml, Finns även som pasta |  | <3 nm | < 44 |  |  |  | 2.4
|  |  | Flerlagersgrafen | x | x | rGO | Suspension med 1, 4 eller 8 mg/ml, Finns även som pasta | [6 empty] | 8
Applynano Solutions | www.applynano.com | dec 2017 | Flerlagersgrafen |  | x | GO |  | 1 g: 67 € | 1,5-5 | 1-5 |  |  |  | 2
|  |  | Grafen | x |  | GO | 0,1-4 mg/ml i vatten | 250 ml: 68 € | 1-2 lager | 1-5
|  |  | Grafen | x |  | GO | 0,1-1 mg/m i isoprepanol | 250 ml: 70 € | 1-2 lager | 1-50
|  |  | Grafen |  | x | rGO |  | 1 g: 100 € | 1-2 lager | 1-5 | 454 |  |  | 5
|  |  | Grafen | x |  | Rgo | 0,1-1 mg/m i vatten | 150 ml: 100 € | 1-2 lager | 1-5
Avanzare | www.graphene.avanzare.es | dec 2017 | Flerlagersgrafen |  | x | av-40-1-2,5 | rGO | 100 mg: 63€ 5 kg 6400€/kg | 1 nm, 3 lager | 40 | 480 | 96% | 2.5%
|  |  | Flerlagersgrafen |  | x | av-70-1-2,5 | rGO | 100 mg: 63€ 5 kg 6400€/kg |  | 70 | 416
|  |  | Flerlagersgrafen |  | x | av-40-3-3,5 | rGO | 250 mg: 90€ 5 kg: 5900€/kg | 2-3 nm, 10 lager | 40 | 225 |  | 3.5%
|  |  | Flerlagersgrafen |  | x | av-70-3-3,5 | rGO | 250 mg: 90€ 5 kg: 5900€/kg |  | 70 | 230
|  |  | Flerlagersgrafen |  | x | av-40-3-8 | rGO | 250 mg: 69€ 5 kg: 4850€/kg |  | 40 | 260 | 91% | 8%
|  |  | Flerlagersgrafen |  | x | av-70-3-8 | rGO | 250 mg: 69€ 5 kg: 4850€/kg |  | 70 | 280
|  |  | Flerlagersgrafen |  | x | av-40-3-20 | GO | 250 mg: 59€ 5 kg: 4005€/kg |  | 40 | 200 | 79% | 20%
|  |  | Flerlagersgrafen |  | x | av-70-3-20 | GO | 250 mg: 59€ 5 kg: 4005€/kg |  | 70 | 220
|  |  | Grafen |  | x | av-GOX-40 | GO | 1 g: 49€ 100 kg: 310€/kg | 1-2 nm, 1-2 lager | 40 | 400 | 60% | 35%
|  |  | Grafen |  | x | av-GOX-70 | GO | 1 g: 49€ 100 kg: 310€/kg |  | 70
|  |  | Grafen | x |  | av-GOX-40 disp | 4 mg/ml i vatten | 250 ml 59€ 100 l: 89€/l |  | 40
AZ Trong | www.aztrong.com | dec 2017 |  | x | x | GO-A650 | Suspensions leveras med normalt innehåll på 3% |  |  |  | > 650 | > 90 % | < 10 %
|  |  |  | x | x | GO-R500 |  |  |  |  | 500-650
|  |  |  | x | x | GO-R350 |  |  |  |  | 350-500
|  |  |  | x | x | GO-R200 |  |  |  |  | 200-350
|  |  |  | x | x | GO-R050 |  |  |  |  | 50-200 | > 70 % | < 30 %
|  |  |  | x | x | GO-B050 |  |  |  |  | < 50
BGT Materials | www.bgtmaterials.com | dec 2017 |  | x |  | Grat-GO | 0,1, 1 eller 5 mg/ml i vatten | 1L 0,1mg/ml: £65 500mL 1mg/ml: £65 250mL 5mg/ml: £90 |  | 1-20
BT Corp | www.bt-corp.co | dec 2017 | Grafen |  | x | BT GOX |  |  | 0,8-1,6 nm, 1-2 lager | < 5 | 500 | 57% | 2.5%
Garmor | www.garmortech.com | dec 2017 | Flerlagersgrafen |  | x | GO |  |  | 90% ~10 lager | 0,5 90% <0,8 |  | 90-95% | 5-10%
|  |  | Flerlagersgrafen |  | x | rGO |  |  | 95% < 10 lager |  |  | 98-99% | 1-2%
GoGraphene William Blythe | www.go-graphene.com | dec 2017 |  | x |  | GO Suspension | 10 mg/ml | 0,1L: £24 |  |  |  | 60-70% | > 30%
[5 empty] | x | GO powder |  | 1g: £80
Grafen | www.grafen.com.tr | jan 2018 | Grafen | x | x | GNOx | 1 mg/mL, GO |  | 0,33-1 nm | 3-6
|  |  | Flerlagersgrafen | x | x | GNO | GO |  | < 3 nm | 0,3-8
|  |  | Flerlagersgrafen | x | x | GNOx2 | GO |  | 0,7-1,2 nm
|  |  | Grafen | x | x | X4 | rGO |  | 0,3-0,4 nm > 80% 1 lager | 0,1-3 | 510 |  |  | 8
|  |  | Flerlagersgrafen | x | x | SRO | rGO |  | 1 nm | <3 | 500-1000
|  |  | Grafitnanoflagor | x | x | Grafen-COOH | Olika världen i characterization data sheet och info sida. Data tagen från CDS |  | <50 nm | 0,3-5 | 25
|  |  | Grafitnanoflagor | x | x | Grafen-OH
|  |  | Grafitnanoflagor | x | x | Grafen-F
|  |  | Grafitnanoflagor | x | x | Grafen-NH/NH2
|  |  | Flerlagersgrafen | x | x | Grafen-TH |  |  | 0,8 nm | 0,5-1
|  |  | Flerlagersgrafen | x | x | Grafen-AZD |  |  |  | 0,5-5
|  |  | Flerlagersgrafen | x | x | Grafen-ALK
|  |  | Flerlagersgrafen | x | x | Grafen-LBP
|  |  | Flerlagersgrafen | x | x | Grafen-GL |  |  | 1,1 nm
Graphene square | www.eu.graphenesq.com | dec 2017 | Grafen |  |  | 1g/L |  | 100 ml: $130 | >60% 1 lager | <1
Graphene Supermarket | www.graphene-supermarket.com | jan 2018 | Grafen |  | x | ORG-GO | Functionalized GO | 1 g: $400 | 1 | 0,3-5
|  |  | Grafen |  | x | GO | GO | 1 g: $300 |  | 0,2-2 |  | 79% | 20%
|  |  | Grafen |  | x | NANO-GO-P |  | 100 mg: $125 | 1 lager >99%, 1 nm | 0.09
|  |  | Grafen | x |  | GO-W | 500mg/L | 175 ml: $175 | 1 lager >80% | 0,3-0,7 |  | 79% | 20%
|  |  | Grafen | x |  | GO-Paste | 30g/L | 30 ml: $225 |  | 0,-5
|  |  | Grafen | x |  | HCGO-W | 5g/L | 1000 ml: $1000 | 1 lager >60% | 0,5-5 |  | >46% | <46%
|  |  | Grafen | x |  | UHC-GO | 6,2g/L | 500 ml: $600 | 1 lager >80%
|  |  | Grafen | x |  | NANO-GO-S | 1g/L | 125 ml: $200 | 1 lager >99%, 1 nm | 0.09
|  |  | Grafen |  | x | HR-RGO | rGO | 250 mg: $175 | 1 lager | ~3-10 | 400
|  |  | Grafen |  | x | HSR-RGO | rGO | 75 mg: $175 | 1 lager | ~3-5 | 833 |  |  | 10.5
Graphene-all | www.grapheneall.com | jan 2018 |  |  | X | GO |  | 1 g: ￦25,000 100 g: ￦800,000 |  |  |  | 60-68 % | 30-35 % | 2,1-2,9
|  |  |  | x |  |  |  | 5g/l 1L ￦120,000 5g/l 20L ￦1,200,000
[5 empty] | x | TGF-500 | rGO | 5 g: ￦150,000 100 g: ￦1,000,000 |  |  | 500-600 | >92% | 5-8%
Graphenea | www.eu.graphenea.com | dec 2017 | Grafen | x |  | GO | 0,4 wt% koncentration | 1000 ml: €137 | >95% monolayer |  |  | 49-56% | 41-50%
10000 ml: €614
|  |  | Grafen | x |  | GO | 2,5 wt% koncentration | 10 g GO: €440 | >95% monolayer | -D50 14-16
1000 g GO: €3300
[5 empty] | x | GO | GO | 1 g: €127 |  | -D50 13,6
[5 empty] | x | rGO | rGO | 1 g: €97 |  | -D50 6-10 | 420-500 | 77-87% | 13-22%
Graphenemex | www.graphenemex.com | jan 2018 |  |  | x | GO |  |  |  | 1,8+/- 0,7 |  | 88.8% | 11.2%
Graphitene | www.graphitene.com | dec 2017 | Grafen | x |  | GO | 0,5 mg/ml i vatten | 0,25L: £37 1L: £135 | >90 % 1 lager | 0,5-5 |  | 55-65% | 35-45%
|  |  | Grafen | x |  | GO | 4,0 mg/ml i vatten | 0,25L: £70 5L: £380
|  |  | Flerlagersgrafen |  | x | Silane-modifierad | SI: >2,5 at % | 0,5g: £125 | 1-5 lager | 0,5-5 |  | > 75 at %
|  |  | Flerlagersgrafen |  |  | Alkylamine-modifierad | N:>2,5 at %
|  |  | Flerlagersgrafen |  | x | Janus grafen | N:>1,0 at %
|  |  | Flerlagersgrafen |  | x | Nitrgoen and phosporous co-dpped graphene | n:2,0-4,0 at%, P:1,0-3- at% |  |  |  |  | 80-90 at% | <5 at%
|  |  | Flerlagersgrafen |  | x | Nitrgoen and sulfur co-dpped graphene | n:2,0-4,0 at%, S:2,0-4,0- at%
|  |  | Flerlagersgrafen |  | x | Boron and Nitrogen co-doped graphene | B: 2,0-4,0 at% N:2,0-4,0 at%
|  |  | Flerlagersgrafen |  | x | Phosphorus-doped graphene | P:1,0-3,0 at% |  |  |  | > 500 | 85-95%
Grupo Antolin | www.grupoantolin.com | jan 2018 | Flerlagersgrafen | x | x | Single/few layer graphene oxide |  |  | 1-3 lager, <5nm | Främst submicrometric | 300 | 60-50 % | 40-50%
|  |  | Flerlagersgrafen | x | x | Single/few layer reduced graphene oxide |  |  | 1-3 lager, <5nm | Främst submicrometric | 300 | 80-60 % | 20-40%
Haydale | www.haydale.com | jan 2018 | Flerlagersgrafen |  |  |  | Utveckling av funktionaliseringar för använding av grafen i kompositer och 3-d printers material. Inga kommersiella produkter på hemsidan utan bara projekt.
Grafitnanoflagor
Knano | www.knano.com.cn | dec 2017 | Flerlagersgrafen |  |  | KNG-21 | GO |  | 1 nm | 1-100
Log 9 Materials | www.log9materials.com | dec 2017 | Flerlagersgrafen |  | x | GO |  | 60 $/g | 3-10 lager, 1-5 nm | 0,1-50 |  | 60-90 %
|  |  | Flerlagersgrafen |  | x | rGO
Nano carbon | www.nano-carbon.pl | dec 2017 |  | x |  | GO | < 0,5 wt% | 100 ml: €43 |  |  |  | > 45% | <49%
|  |  |  | x |  | GO | 0,5-1 wt% | 1g grafen: €124
|  |  |  | x |  | rGO | < 0,1 wt% | 100 ml: €33 |  |  |  | > 85% | <10%
|  |  |  | x |  | rGO | 0,1-10 wt% | 1g grafen: €124
[5 empty] | x | rGO |  | 1 g: €124
Nanografi | www.nanografi.com | jan 2018 | Flerlagersgrafen | x | x | NG01GO0501 | 8mg/mL i vatten, kan även ta fram produkter i pulver form | 30 ml: €38 | 0,4-1,1 nm | 1-5 | 800-1600
|  |  | Flerlagersgrafen |  |  |  |  | 1000 ml: €730
SHT | www.sht-tek.com | jan 2018 | Flerlagersgrafen | x | x | SHT GF-AG | Kan ta fram olika typer av funktionaliseringar
|  |  | Flerlagersgrafen | x | x | SHT GF-Silica
Sigma-Aldrich | www.sigmaaldrich.com | jan 2018 | Flerlagersgrafen |  | x | 900552 | Graphene Silane modified, Si> 2,5 % | 250 mg: 3244 SEK | 1-5 lager | 0,5-5 |  | 75%
|  |  | Flerlagersgrafen |  | x | 900551 | Graphene alkylamine modified, N> 2,5 % | 250 mg: 3244 SEK | 1-5 lager | 0,5-5 |  | 75%
|  |  | Grafen | x |  | 763705 | GO i vatten, 2 mg/mL | 100 ml: 4792 SEK | 1 lager | 22
Standard Graphene | www.standardgraphene.com | dec 2017 | Flerlagersgrafen | x |  | GO-V20-100 | även dispergerad i NMP, DMF, MEK, H2O |  | < 5 nm | >7 |  | 50-55% | 30-35%
|  |  | Flerlagersgrafen | x |  | GO-V30-100 | [5 empty] | 45-50% | 45-50%
|  |  | Flerlagersgrafen | x |  | rGO-V20-100 | 0,5-1% svavel |  |  |  | >300 | 88-90% | 4-5%
|  |  | Flerlagersgrafen | x |  | rGO-V30-100 | 2-3% svavel |  |  |  |  | 78-84% | 8-12%
The Graphene box | www.thegraphenebox.com | dec 2017 | Grafen |  | x | rGO |  | 0,5g: €119 | 1-2 lager | 1-5 | 454 |  |  | 5.1
|  |  | Grafen | x |  | GO | 1mg/ml | 250 ml: €80 | 80% 1 lager i 0,1 mg/ml | 1-5
|  |  |  | x |  | rGO | 1 mg/ml | 100 ml: €116 |  | 1-5
The sixth element | www.thesixthelement.com.cn | jan 2018 | Flerlagersgrafen |  |  | SE1430 |  |  |  | <10 | 180-280 | 75wt% +- 5 | 16wt% +- 3
United nanotech | www.unitednanotech.com | dec 2017 | Flerlagersgrafen |  | x | Premium grade | GO |  | 3-5 lager, 0,8-2 nm | 5-10 | >350 | 77.5% | 16%
|  |  | Flerlagersgrafen |  | x | Sensor grade |  |  | 1-4 lager 2-3 nm | 1-5 | >400
|  |  | Flerlagersgrafen |  | x | Premium grade | rGO |  | 0,8-2 nm | 1-10 | >255 | 87% | 8%
|  |  | Flerlagersgrafen |  | x | Research grade |  |  | 3-6 nm | 5-10 | 140
|  |  | Flerlagersgrafen |  | x | Sensor grade |  |  | 2-3 nm | 1-5 | >300
Versarien | www.versarien.com | jan 2018 | Flerlagersgrafen | x | x | Nanene | Marknadsför sina produkter genom flertal bolag så som Cambridge Graphene, 2-DTech graphene.
SIO Grafen tar inte ansvar för angivna pris- och produktuppgifter utan hänvisar till respektive leverantör.

## Halvfabrikat
Halvfabrikat
Företag | Hemsida | Uppdaterat | Produkt | Kommentar
Abalonyx | www.abalonyx.no | jan 2018 | Grafenpapper | Film med tjocklek på 30 µm tillverkad genom filtrering av GO.
Ad-Nano Technologies | www.ad-nanotech.com | jan 2018 | Grafenpolymer kompositer | Master batcher med mängd olika grund material, LLDPE, PS, PP, PC, epoxy mm.
|  |  | Grafenbläck | Ledande grafenbläck.
Angstron materials | www.angstronmaterials.com | jan 2018 | Grafenpasta | Grafenpasta för hög termisk ledningsförmåga.
|  |  | Grafenpolymerer | Master batcher med mängd olika grund material, PP, PA6, PA66, PA12, PLA, PBT, HDPE, LDPE,LLPE, ABS mm.
Applynano Solutions | www.applynano.com | jan 2018 | Harts | Epoxy för fiber förstärkta produkter med GO.
|  |  | Grafenpolymerer | Masterbatchar med PP, PET, och PA mm.
FGV Cambridge Nanosystems | www.cambridgenanosystems.com | jan 2018 | Grafenbläck | Olika typer av grafen bläck med hög ledningsförmåga.
Grafen | www.grafen.com.tr | jan 2018 | Grafenpolymerer | Massterbatchar med PP, PC, PET, TPU; PE, PEEK, PPS, LLP och PA ,20-30 % grafen innehåll.
|  |  | Grafenbläck | Grafenbläck med mellan 23 %wt eller 43-45 %wt grafen
Graphene 3D lab | www.graphene3dlab.com | jan 2018 | Grafenpolymerer | Grafenförstärkta polymerer för 3d printing
Graphene lab | www.i-graphenelab.com | jan 2018 | Hartser | Lim, hartser och lacker förstärkta med grafen. Olika basmaterial tex Epoxy, Pulyretan, Akryl mm
|  |  | Smörjmedel | Grafenförstärkta smörjmedel med värmeledningsförmåga >10 W/m K.
Graphene Supermarket | www.graphene-supermarket.com |  | Grafenpapper | Film med tjocklek på 10 µm tillverkad genom filtrering av GO.
Graphenea | https://eu.graphenea.com | jan 2018 | Grafenpapper | Film med tjocklek på 12-15 µm tillverkad genom filtrering av GO.
Grapheneall | www.grapheneall.com | jan 2018 | Grafenbläck | Ledande grafenbläck.
Graphensic | www.graphensic.com | dec 2017 | Elektronik | Chip för kvant-hall-effekt, 7 mm x 7 mm med upp till 30 strukturer, avsett för 4K och 5T.
|  |  | Elektronik | Elektrokemisk cell, Aktiv area: ~7mm2 Kavitet för vätskor: ~15 μL A+B: ~412 μL, 800
|  |  | Elektronik | Grafenbaserad standard för resistans.
GraphMatech | www.graphmatech.com | jan 2018 | Grafen nanokomposit | Komposit med fokus på följande egenskaper: Hög termisk och elektrisk ledningsförmåga, självsmörjande m.m. Applicerbar i olika former såsom beläggningar, additiv 3D-printing etc.
Nanoxplore | www.nanoxplore.ca | jan 2018 | Grafenpolymerer | Möjligheter att ta fram masterbarchar med olika polumerer beroende på kundkrav.
Sigma-Aldrich / Merck | www.sigmaaldrich.com | dec 2017 | Elektronik | Chip med grafenbaserad fälteffekttransistor, 10 komponenter/chip, Yield 90 %.
|  |  | Grafenbläck | Ledande grafenbläck.
|  |  | Grafenpapper | Film med tjocklek på 50, 120 och 240 µm tillverkad genom filtrering av GO.
SHD | www.shdcomposites.com | jan 2018 | Kolfiberkomposit med grafen | Kolfiber prepregs där epoxin är förstärkt med grafen.
SHT | www.sht-tek.com | jan 2018 | Grafenlim | Grafenförstärkta limmer för bättre värmeledning mot elektronik.
|  |  | Grafen papper | Film tillverkad genom filtrering av GO eller rGO.
The Graphene box | www.thegraphenebox.com | jan 2018 | Grafenpolymerer | Masterbatchar med grafen i PA6, PA66, ABS, POM, PC, PP.
|  |  | Grafen papper | Film tillverkad genom filtrering av GO eller rGO.
|  |  | Grafenbläck | Ledande grafenbläck.
Thomas swan | www.thomas-swan.co.uk | jan 2018 | Grafenpolymerer | Masterbatchar med grafen men även med boron nitride. LDPE, PET, PPHP samt kundspecifika material.
Vorbeck | www.vorbeck.com | jan 2018 | Grafenbläck | Kan beläggas på papper, polymerfilmer eller glas.
|  |  | Grafenpolymerer | Masterbatch med grafen inom mängd olika material som termoplaster elastomerer och epoxy.
XG science | www.xgsciences.com | jan 2018 | Grafenbläck | Ledande grafenbläck.
SIO Grafen tar inte ansvar för angivna pris- och produktuppgifter utan hänvisar till respektive leverantör.

## Övriga 2D-material
Övriga 2D material
Företag | Hemsida | Uppdat. | 2D material | Format | Kommentar | Pris | # Lager (tjocklek) | Storlek av domän eller partikel µm | Coverage | Bandgap (eV) | Ytarea m2/g
2D Semiconductors | www.2dsemiconductors.com | Jan 2018 | WSe2 | CVD | På safir, kan överföra till PET, kvarts, SiO2/Si | 1 cm x 1 cm: $490 överförd: $590 | 1 |  | Isolerade trianglar | 1.62
|  |  | WS2 | CVD | [5 empty] | 2,0
|  |  | MoS2 | CVD | [5 empty] | 1.85
|  |  | WS2 | CVD |  |  |  |  | full | 2,0
|  |  | WSe2 | CVD | [5 empty] | 1.62
|  |  | MoS2 | CVD | [5 empty] | 1.85
|  |  | ReS2 | CVD | [5 empty] | 1.6
|  |  | ReSe2 | CVD | [5 empty] | 1.45
|  |  | SnS2 | CVD | [5 empty] | 2.2
|  |  | SnSe2 | CVD | [5 empty] | 1.5
|  |  | PtSe2 | CVD |  |  | fålager |  |  | halvmetall
|  |  | MoS2 | Pulver |  | $540 | 1
|  |  | WS2 | Pulver |  |  |  | 4-40
|  |  | MoSe2 | Exfolierad | Minst en enlagerskristall på SiO2/Si | $480 |  | 5-40 |  | 1.55
|  |  | MoS2 | Exfolierad | [5 empty] | 1.85
|  |  | ReSe2 | Exfolierad |  | $490
|  |  | SnSe2 | Exfolierad |  | $480
|  |  | WSe2 | Exfolierad | [5 empty] | 1.66
|  |  | WS2 | Exfolierad | [5 empty] | 2.02
|  |  | MoWS2 | Lösning |  | $450 | 1
|  |  | h-BN | Lösning |  | $340 | 1-10-tals lager | 10 nm - 10 µm |  | isolator
|  |  | MoSe2 | Lösning | [5 empty] | 1.53
|  |  | MoS2 | Lösning | [5 empty] | 2.02
|  |  | svart fosfor | Lösning
|  |  | WS2 | Lösning
|  |  | WSe2 | Lösning | [5 empty] | 1.62
|  |  | Olika | Kristaller | Säljer även kristaller för exfoliering av väldigt många olika skiktade material
ACS Materials | www.acsmaterial.com | Jan 2018 | MoS2 | Pulver |  | 0,2g för $350 0,5g för $575 | > 90% enlager | 0,2-5
|  |  | MoS2 | Lösning | 1 mg/ml i vatten eller etanol | 0,2 L för $205 0,5 L för $390
|  |  | MoS2 | Pulver |  | 0,2g för $450 0,5g för $700 |  | 0,02-0,5
|  |  | MoS2 | Lösning | 1 mg/ml i vatten eller etanol | 0,2 L för $255 0,5 L för $515
|  |  | WS2 | Pulver |  | 0,2g för $350 0,5g för $600 | > 90% enlager | 0,1-4
|  |  | WS2 | Lösning | 1 mg/ml i vatten eller etanol | 0,2 L för $205 0,5 L för $390
|  |  | WS2 | Pulver |  | 0,2g för $330 0,5g för $700 |  | 0,02-0,5
|  |  | WS2 | Lösning | 1 mg/ml i vatten eller etanol | 0,2 L för $255 0,5 L för $515
|  |  | MoS2 | Exfolierad | På Al2O3, safir eller SiO2/Si | $980 |  | > 10 µm2
|  |  | MoSe2 | Exfolierad
|  |  | WS2 | Exfolierad
|  |  | WSe2 | Exfolierad
|  |  | MoS2 | CVD | På safir eller SiO2/Si | 8 mm x 8mm: $985 | 1
|  |  | MoS2 | CVD | På Al2O3, safir eller SiO2/Si | 9 mm x 9 mm: $895 |  | 20-50 | trianglar
|  |  | WS2 | CVD
|  |  | WSe2 | CVD
Grafen | www.grafen.com.tr | Jan 2018 | MoS2 | Exfolierad | På SiO2/Si
|  |  | MoS2 | Lösning | 18 mg/L |  | 1-8 lager | 0,1-0,4
|  |  | WS2 | Lösning | 26 mg/L |  | 1-4 lager | 0,05-0,15
|  |  | BN | Lösning | 5,4 mg/L |  | 1-5 lager | 0,05-0,2
|  |  | h-BN | CVD | på kopparfolie
Graphene Supermarket | www.graphene-supermarket.com | Jan 2018 | h-BN | CVD | Växt på kopparfolie, kan överföra till olika substrat | 2" x 1": $275 | 1 lager |  | 90-95% | 5.97
|  |  | h-BN | CVD |  |  | 13 nm
|  |  | h-BN | CVD | Överfört till SiO2/Si | 4 st 1 cm x 1 cm: $275 | 1 |  | 97%
|  |  | BN | Pulver |  | 5 g: $95 |  | 0.07 |  |  | 20
|  |  | BN | Pulver |  | 100 g: $75 |  | 5 |  |  | 7.5
|  |  | BN | Lösning | 5,4 mg/L | 100 ml: $125 | 1-5 lager | 0,05-0,2
|  |  | MoS2 | Lösning | 18 mg/L | 100 ml: $125 | 1-8 lager | 0,1-0,4
|  |  | MoS2 | Pulver |  | 5 g: $95 |  | 0.09 |  |  | 35
|  |  | WS2 | Pulver |  | 5 g: $95 |  | 0.09 |  |  | 30
|  |  | WS2 | Pulver |  | 100 g: $75 |  | 0,4-1
HQ Graphene | www.hqgraphene.com | Jan 2018 | Olika | Kristaller | Säljer kristaller för exfoliering av väldigt många olika skiktade material De är typiskt <0,1-0,4mm tjocka med en diameter på 6-10 mm
Sigma-Aldrich / Merck | www.sigmaaldrich.com | Jan 2018 | BN | Lösning | 0.1-0.5 mg/mL |  |  | < 0,5
|  |  | MoS2 | Lösning
|  |  | Olika | Kristaller | Säljer även kristaller för exfoliering av flera olika skiktade material
SPI supplies | www.2spi.com | Jan 2018 | Olika | Kristaller | Säljer kristaller för exfoliering av flera olika skiktade material
Thomas Swan | www.thomas-swan.co.uk | Jan 2018 | h-BN | Pulver |  |  | få lager | 0.5
|  |  | h-BN | Pulver |  |  | flera lager | 1
|  |  | h-BN | Lösning | 20 g/L |  | få lager
SIO Grafen tar inte ansvar för angivna pris- och produktuppgifter utan hänvisar till respektive leverantör.